## Frontend
Beständighet för utomhusträ ovan mark -
Guide för utformning och materialval
Kriterium Isd = Iskgd ≤ IRd
Parameter | Värde | Konsekvensklass, gd |  | Lokala förhållanden, ks1
ks1 | 1
ks2 | 1
ks3 | 1.5
ks4 | 0.9 | Basindex, Iso |  | Regnskydd, ks2
Iso | 0.7
ca | 1
Isk | 0.945
gd | 0.9 |  |  | Avstånd från mark, ks3
ISd | 0.8505 | EGET VÄRDE: | 1.23
IRd | 1
|  | Resistensklass, IRd |  | Detaljutformning, ks4
OK
Enbart för fasad

## Backend
[9 empty] | Decking | Cladding
Consequence class | [5 empty] | Ratings of details |  | Used value |  | Uncoated | Coated | Cladding value
2 | 1 Liten | 0.8 |  |  |  | 2 | Mycket bra | 0.8 | 0.9 | 0.8 | 0.5 | 0.8
| 2 Måttlig | 0.9 |  |  |  |  | Bra | 0.9 | 1 | 0.9 | 0.6 | 0.9
| 3 Hög | 1 |  |  |  |  | Medelbra | 1.1 | 1.2 | 1.1 | 0.9 | 1.1
[7 empty] | Mindre bra | 1.3 | 1.4 | 1.3 | 1.1 | 1.3
[7 empty] | Dålig | 1.5 | 1.6 | 1.5 | 1.5 | 1.5
Basic exposore index
5 | Zon 1 |  |  | 1.6 |  | Uncoated or Coated cladding
| Zon 2 |  |  | 1.25 |  | 1 | Omålad
| Zon 3 |  |  | 1.1 |  |  | Målad
| Zon 4 |  |  | 0.9
| Zon 5 |  |  | 0.7 |  | Decking of cladding
[6 empty] | 2 | Däck
| EGET VÄRDE |  |  | 1.23 |  |  | Fasad
Local Conditions |  |  | Resistance Class
2 | Liten | 0.8 | 4 | A | 10
| Måttlig | 1 |  | B | 5
| Hög | 1.2 |  | C | 2
| Mycket hög | 1.4 |  | D | 1
|  |  |  | E | 0.7
Sheltering
3 | e>0.5d | 0.7
| e=0.15d-0.5d | 0.85
| e<015 | 1
Distance from ground
2 | > 300 mm | 1
| 300-100 mm | 1.5
| < 100 mm | 2
Climate zone
2 | 1 | 1.5
| 2 | 1.2
| 3 | 1.05
| 4 | 0.9
| 5 | 0.7